## Autocontrol - Verificacion
Empresa |  | HORMIGONES EJEMPLO, S.A. |  |  | Planta | PLANTA DE PRODUCCION EJEMPLO
| γ*δ /γn | 0.122 | Sv/Sa ≤ 1,4 | 1.15 | Agrupación | GRUPO B: HA 25
| d | 0 | CV10 | 0.089 | fck | 25
Autocontrol | [7 empty] | Verificación
Tipo Hormigón | Fecha | Contenido mínimo de cemento | Relación agua cemento | Consistencia | Valor | Xn-Kn*Sn | CV | Tipo Hormigón | Fecha | Contenido mínimo de cemento | Relación agua cemento | Valor
HA-25/F/20/XC2 | 20/10/2025 | 285 | 0.5 | 14 | 35 | 28.3 | 0.1 | HA-25/F/20/XC2 | 19/11/2025 | 300 | 0.5 | 46.7
HA-25/F/20/XC2 | 22/10/2025 | 300 | 0.57 | 16 | 29.7 | 28.2 | 0.101 | HA-25/F/20/XC2 | 20/11/2025 | 300 | 0.5 | 39.8
HA-25/B/20/XC2 | 23/10/2025 | 300 | 0.5 | 8 | 33.1 | 28.3 | 0.101 | HA-25/B/20/XC2 | 14/01/2026 | 300 | 0.5 | 40.4
HA-25/B/20/XC2 | 24/10/2025 | 300 | 0.5 | 9 | 28.6 | 28.2 | 0.103 | HA-25/F/20/XC2 | 23/01/2026 | 300 | 0.5 | 41
HA-25/F/20/XC2 | 29/10/2025 | 300 | 0.5 | 9 | 37.7 | 28.2 | 0.103 | HA-25/B/20/XC2 | 2026-01-30 | 300 | 0.5 | 37.6
HA-25/F/20/XC2 | 31/10/2025 | 300 | 0.5 | 14 | 37.9 | 28.6 | 0.1 | HA-25/B/20/XC2 | 17/02/2026 | 300 | 0.5 | 37.2
HA-25/B/20/XC2 | 03/11/2025 | 300 | 0.5 | 9 | 30.4 | 28.8 | 0.098 | HA-25/B/20/XC2 | 17/02/2026 | 300 | 0.5 | 35.7
HA-25/B/20/XC2 | 05/11/2025 | 300 | 0.5 | 8 | 38.2 | 28.8 | 0.099 | HA-25/B/20/XC1 | 16/03/2026 | 300 | 0.5 | 43.2
HA-25/B/20/XC2 | 07/11/2025 | 300 | 0.5 | 10 | 32 | 28.6 | 0.1 | HA-25/B/20/XC2 | 20/03/2026 | 300 | 0.5 | 42.6
HA-25/B/20/XC2 | 11/11/2025 | 300 | 0.5 | 9 | 32.4 | 28.7 | 0.099 | HA-25/B/20/XC2 | 15/04/2026 | 300 | 0.5 | 34.5
HA-25/P/20/XC2 | 12/11/2025 | 300 | 0.5 | 3 | 34.8 | 29.1 | 0.095
HA-25/F/20/XC2 | 13/11/2025 | 300 | 0.5 | 9 | 40.9 | 29.3 | 0.096
HA-25/F/20/XC2 | 14/11/2025 | 300 | 0.5 | 12 | 32.1 | 29.2 | 0.095
HA-25/B/20/XC2 | 17/11/2025 | 300 | 0.5 | 9 | 34.4 | 29.2 | 0.093
HA-25/B/20/XC2 | 19/11/2025 | 300 | 0.5 | 10 | 35.7 | 29.2 | 0.092
HA-25/F/20/XC2 | 20/11/2025 | 300 | 0.5 | 15 | 37.1 | 29.2 | 0.093
HA-25/B/20/XC2 | 21/11/2025 | 300 | 0.5 | 9 | 34.8 | 29.4 | 0.091
HA-25/F/20/XC2 | 24/11/2025 | 300 | 0.5 | 16 | 35.7 | 29.6 | 0.089
HA-25/F/20/XC2 | 25/11/2025 | 300 | 0.5 | 15 | 36.8 | 29.7 | 0.089
HA-25/B/20/XC2 | 26/11/2025 | 300 | 0.5 | 6 | 44.1 | 29.3 | 0.098
HA-25/F/20/XC2 | 27/11/2025 | 300 | 0.5 | 14 | 38 | 29.4 | 0.099
HA-25/B/20/XC2 | 28/11/2025 | 300 | 0.5 | 8 | 34.5 | 29.5 | 0.097
HA-25/F/20/XC1 | 01/12/2025 | 300 | 0.5 | 15 | 35.8 | 29.5 | 0.097
HA-25/F/20/XC2 | 02/12/2025 | 300 | 0.5 | 13 | 36.1 | 29.5 | 0.096
HA-25/F/20/XC2 | 03/12/2025 | 300 | 0.5 | 15 | 33.4 | 29.5 | 0.096
HA-25/F/20/XC2 | 04/12/2025 | 300 | 0.5 | 15 | 36.3 | 29.8 | 0.094
HA-25/B/20/XC2 | 09/12/2025 | 300 | 0.5 | 9 | 33.7 | 29.8 | 0.093
HA-25/B/20/XC2 | 10/12/2025 | 300 | 0.5 | 9 | 32.7 | 29.7 | 0.094
HA-25/F/20/XC2 | 15/12/2025 | 300 | 0.5 | 12 | 36.2 | 29.8 | 0.094
HA-25/F/20/XC2 | 16/12/2025 | 300 | 0.5 | 15 | 38.1 | 29.8 | 0.095
HA-25/F/20/XC2 | 17/12/2025 | 300 | 0.5 | 15 | 38.7 | 29.9 | 0.095
HA-25/B/12/XC2 | 18/12/2025 | 300 | 0.5 | 7 | 32.8 | 30 | 0.089
HA-25/B/20/XC2 | 19/12/2025 | 300 | 0.5 | 10 | 37.5 | 30.1 | 0.089
HA-25/F/20/XC2 | 09/01/2026 | 300 | 0.5 | 15 | 43.3 | 29.8 | 0.095
HA-25/B/20/XC2 | 12/01/2026 | 300 | 0.5 | 7 | 34.5 | 29.8 | 0.095
HA-25/F/20/XC2 | 14/01/2026 | 300 | 0.5 | 16 | 36 | 29.8 | 0.095
HA-25/B/20/XC2 | 23/01/2026 | 300 | 0.5 | 9 | 34 | 30.2 | 0.091
HA-25/B/20/XC2 | 26/01/2026 | 300 | 0.5 | 8 | 36.4 | 30.3 | 0.09
HA-25/F/20/XC2 | 27/01/2026 | 300 | 0.5 | 12 | 35.5 | 30.9 | 0.082
HA-25/F/20/XC2 | 28/01/2026 | 300 | 0.5 | 16 | 34 | 30.8 | 0.083
HA-25/B/20/XC2 | 30/01/2026 | 300 | 0.5 | 8 | 34.8 | 30.8 | 0.082
HA-25/B/20/XC2 | 02/02/2026 | 300 | 0.5 | 10 | 32.1 | 31 | 0.08
HA-25/B/20/XC2 | 03/02/2026 | 300 | 0.5 | 10 | 40.6 | 30.9 | 0.082
HA-25/F/20/XC2 | 06/02/2026 | 300 | 0.5 | 16 | 41.3 | 31 | 0.083
HA-25/B/20/XC2 | 09/02/2026 | 300 | 0.5 | 9 | 36.6 | 31.3 | 0.081
HA-25/B/20/XC2 | 10/02/2026 | 300 | 0.5 | 8 | 38.2 | 31.4 | 0.081
HA-25/F/20/XC2 | 12/02/2026 | 300 | 0.5 | 14 | 35.3 | 31.4 | 0.079
HA-25/B/20/XC1 | 16/02/2026 | 300 | 0.5 | 9 | 34.6 | 31.6 | 0.076
HA-25/B/20/XC1 | 17/02/2026 | 300 | 0.5 | 8 | 33.7 | 31.5 | 0.077
HA-25/B/20/XC1 | 20/02/2026 | 300 | 0.5 | 9 | 34.3 | 31.5 | 0.077
HA-25/B/20/XC2 | 24/02/2026 | 300 | 0.5 | 10 | 32.6 | 31.2 | 0.079
HA-25/B/20/XC1 | 25/02/2026 | 300 | 0.5 | 10 | 34.3 | 31.2 | 0.08
HA-25/B/20/XC2 | 26/02/2026 | 300 | 0.5 | 8 | 39.7 | 31.2 | 0.081
HA-25/B/20/XC1 | 03/03/2026 | 300 | 0.5 | 10 | 36.6 | 31.2 | 0.081
HA-25/B/12/XC2 | 04/03/2026 | 300 | 0.5 | 9 | 38.2 | 31.6 | 0.073
HA-25/B/20/XC2 | 18/03/2026 | 300 | 0.5 | 10 | 40 | 31.5 | 0.074
HA-25/B/20/XC1 | 20/03/2026 | 300 | 0.5 | 10 | 41.7 | 31.5 | 0.078
HA-25/B/20/XC1 | 30/03/2026 | 300 | 0.5 | 9 | 35.6 | 31.5 | 0.078
HA-25/B/20/XC2 | 02/04/2026 | 300 | 0.5 | 10 | 37.3 | 31.5 | 0.078
HA-25/F/20/XC2 | 08/04/2026 | 300 | 0.5 | 16 | 33.7 | 31.5 | 0.078
HA-25/F/20/XC2 | 09/04/2026 | 300 | 0.5 | 16 | 39 | 31.5 | 0.079
HA-25/F/20/XC2 | 13/04/2026 | 300 | 0.5 | 15 | 37.4 | 31.7 | 0.078
HA-25/B/20/XC2 | 14/04/2026 | 300 | 0.5 | 10 | 37.2 | 32 | 0.075